## Protokollvorlage
Versuchsnummer: | Melt_
Messeinrichtung: | Meltfixer MT
Waage:
Messdatum:
Benutzer:
Messmethode: | MFR/MVR
Projekt:
Material:
Dichte [g/cm³]:
Parameter [T/m]:
Nr. | Zeit in s | Gewicht in g | MVR in cm³/10min | MFR in g/10min
1
2
3
4
5
Mittelwert
Standardabweichung
Schmelzedichte [g/cm³]
Unterschrift
Schmelzdichte = Quotient aus MFI und MVR

## Versuchsübersicht
VersuchsNr. | Datum | Projekt | Bearbeiter | Material | Parameter | MVR | MFR | Schmelzdichte | Kommentar
[5 empty] | [Temperatur/Gewicht] | [cm³/10min] | [g/10min] | [g/cm³]
Melt_0023 | 2016-07-08 | PE-Abbau | cel | PE / ZE25_1303 | 190°C/2,16kg | - | 0.38
Melt_0024 | 2016-07-08 | PE-Abbau | cel | PE / ZE25_1304 | 190°C/2,16kg | - | 0.42
Melt_0025 | 2016-07-08 | PE-Abbau | cel | PE / ZE25_1305 | 190°C/2,16kg | - | 0.398
Melt_0026 | 2016-07-08 | PE-Abbau | cel | PE / ZE25_1306 | 190°C/2,16kg | - | 0.418
Melt_0027 | 2016-07-08 | PE-Abbau | cel | PE / ZE25_1307 | 190°C/2,16kg | - | 0.462
Melt_0029 | 2016-07-11 | PE-Abbau | cel | PE / ZE25_1308 | 190°C/2,16kg | - | 0.416
Melt_0030 | 2016-07-11 | PE-Abbau | cel | PE / ZE25_1309 | 190°C/2,16kg | - | 0.458
Melt_0321 | 2018-12-07 | Vorlauf | Akh | ZE25_1473 | 190°C/0,33kg | 16.9
Melt_0322 | 2018-12-07 | Vorlauf | Akh | ZE25_1474 | 190°C/0,33kg | 19.03
Melt_0323 | 2018-12-07 | Vorlauf | Akh | ZE25_1475 | 190°C/0,33kg | 7.31
Melt_0324 | 2018-12-07 | Vorlauf | Akh | ZE25_1477 | 190°C/0,33kg | 46.8
Melt_0325 | 2018-12-07 | Vorlauf | Akh | ZE25_14_82 | 190°C/1,2kg | 14.69
Melt_0344 | 2019-01-11 | BioBlend | Akh | ZE25_1542 | 275°C/5kg | 22.66
Melt_0346 | 2019-01-11 | BioBlend | Akh | ZE25_1543 | 275°C/5kg | 95.45
Melt_0347 | 2019-01-11 | BioBlend | Akh | ZE25_1544 | 275°C/5kg | 20.02
Melt_0348 | 2019-01-11 | BioBlend | Akh | ZE25_1545 | 275°C/5kg | 95.22
Melt_0349 | 2019-01-18 | BioBlend | Akh | ZE25_1549 | 275°C/5kg | 56.14
Melt_0350 | 2019-01-18 | BioBlend | Akh | ZE25_1546 | 275°C/5kg | 103